## Стр. 1
Участок Кимбирка
Описание разреза отложений по скважине № | [12 empty] | 8
Долина | 3-й левый приток р. Кимбирка | [5 empty] | правого притока |  |  | р. Енисей
Линия №11-2023 |  |  |  | Скважина № | 8 |  |  | Абсолютная отметка устья скважины |  |  |  |  | 186.76
Бурение начато |  | 2023-01-13 | [5 empty] | Бурение окончено |  |  | 2023-01-13
№ прходки (пробы) | Глубина, м |  | Диаметр бурения, мм | Литологическая колонка | Глубина контакта | Мощность | Кат. пород | Отметка о водоносности | Выход керна |  | Принятый объем пробы, см3 | Промывка | Воздушная сепарация и лабораторное взвешивание |  | Содержание золота, мг/м3
| скв-ны | обсада | [6 empty] | в см3 | в %
[12 empty] | знаки (зн), следы (сл), пусто (пс) | (.+1 мм) -зол, весовое - зн, не весовое - сл | Всего вес, мг | шлих. | х/ч (проба___)
1 | 0.5 |  | 151 |  | 0.5 | 0.5 | II |  | 6900 | 100 | 6900 | пс
2 | 1 |  |  |  | 5.5 | 5 | III-IV |  | 6900 | 100 | 6900 | пс
3 | 1.5 | [7 empty] | 6900 | 100 | 6900 | пс
4 | 2 | [7 empty] | 6900 | 100 | 6900 | пс
5 | 2.5 | [7 empty] | 6900 | 100 | 6900 | пс
6 | 3 | [7 empty] | 6900 | 100 | 6900 | пс
7 | 3.5 | [7 empty] | 6900 | 100 | 6900 | пс
8 | 4 | [7 empty] | 6900 | 100 | 6900 | пс
9 | 4.5 | [7 empty] | 6900 | 100 | 6900 | пс
10 | 5 | [7 empty] | 6900 | 100 | 6900 | пс
11 | 5.5 | [7 empty] | 6900 | 100 | 6900 | пс
12 | 6 |  |  |  | 6.5 | 1 | IV |  | 6900 | 100 | 6900 | 1зн2сл | 3сл | 0 | 0
13 | 6.5 | [7 empty] | 6900 | 100 | 6900 | сл
14 | 7 |  |  |  | 8.5 | 2 | IV |  | 6900 | 100 | 6900 | сл
15 | 7.5 | [7 empty] | 6900 | 100 | 6900 | сл
16 | 8 | [7 empty] | 6900 | 100 | 6900 | пс
17 | 8.5 | [7 empty] | 6900 | 100 | 6900 | пс

## Стр. 2
|  | Описание керна скважины № |  |  | 8
Интервал: |  | Характеристика материала |  |  |  | Контрольное опробование
от | до |  |  |  |  | Дата контроля | Объект контроля, м |  |  | Объем пробы, л | Вес Au, мг
0 | 0.5 | ПРС |  |  |  | 2023-01-13 | 0 | - | 8.5 | 20 | пс
0.5 | 5.5 | Илисто-глинистые отложения коричневого цвета, плотные. С включением растительных остатков.
5.5 | 6.5 | Галечно-гравийные отложения с глинисто-песчаным заполнителем коричневого цвета, плотные. Галька х/о размером до 8 см- 20%, гравий р/р- 30%. Состав обломков: кварц, гнейс. Песок р/з кварц-ПШ состава- 30%, глина- 20%.
Результаты подсчета
6.5 | 8.5 | ОКВ по гнейсам серого цвета, плотная. Представлена дресвяно-песчано-глинистым материалом кварц-слюдисто-ПШ состава. Глинистость 20%. |  |  |  | параметры
мощн. торфов, м
мощн. песков, м
ср. сод-е на пласт (х/ч.), мг/м3
ср. сод-е на массу (х/ч.), мг/м3
Особые отметки
Координаты заложения устья скважины:
[6 empty] | X: |  |  |  | 723210.007
[6 empty] | Y: |  |  |  | 146052.436
[6 empty] | Z: |  |  |  | 186.76
[6 empty] | Система координат: |  |  |  | МСК №167
[6 empty] | Система высот: |  |  |  | Балтийская
Наутова Д.А.
Бояркин А.Е.
Чекашкин П.В.
Островский С.Е.
[9 empty] | Скважина закрыта на глубине | 8.5 | м.
Паспорт скважины составил геолог: |  |  | Наутова Д.А. | [5 empty] | Геологическое задание выполнено. | Чекашкин П.В.